## Granumometrias
Captación Sup grueso |  |  |  | Captación Sup fino |  |  |  | Medio subsup |  |  |  |  | Medio sup |  |  |  |  | Descarga sup
Peso | 121.7 |  |  | Peso | 123.78 |  |  | Peso | 120.45 |  |  |  | Peso | 120.78 |  |  |  | Peso | 120.32
| TAMIZ | DIAMETRO | PORCENTAJE QUE PASA |  | TAMIZ | DIAMETRO | PORCENTAJE QUE PASA |  | TAMIZ | DIAMETRO | PORCENTAJE QUE PASA |  |  | TAMIZ | DIAMETRO | PORCENTAJE QUE PASA |  |  | TAMIZ | DIAMETRO | PORCENTAJE QUE PASA
ANÁLISIS GRANULOMÉTRICO |  | mm. | %pasa | ANÁLISIS GRANULOMÉTRICO |  | mm. | %pasa | ANÁLISIS GRANULOMÉTRICO |  | mm. | %pasa |  | ANÁLISIS GRANULOMÉTRICO |  | mm. | %pasa |  | ANÁLISIS GRANULOMÉTRICO |  | mm. | %pasa
| 3" | 76.2 | 100 |  | 3" | 76.2 | 100 |  | 3" | 76.2 | 100 |  |  | 3" | 76.2 | 100 |  |  | 3" | 76.2 | 100
| 2" | 50.8 | 100 |  | 2" | 50.8 | 100 |  | 2" | 50.8 | 100 |  |  | 2" | 50.8 | 100 |  |  | 2" | 50.8 | 100
| 1 1/2" | 38.1 | 100 |  | 1 1/2" | 38.1 | 100 |  | 1 1/2" | 38.1 | 100 |  |  | 1 1/2" | 38.1 | 100 |  |  | 1 1/2" | 38.1 | 100
| 1" | 25.4 | 95.422 |  | 1" | 25.4 | 100 |  | 1" | 25.4 | 100 |  |  | 1" | 25.4 | 100 |  |  | 1" | 25.4 | 100
| 3/4" | 19.1 | 81.37718 |  | 3/4" | 19.1 | 100 |  | 3/4" | 19.1 | 91.50724 |  |  | 3/4" | 19.1 | 100 |  |  | 3/4" | 19.1 | 98.64559
| 3/8" | 9.52 | 56.07284 |  | 3/8" | 9.52 | 99.44835 |  | 3/8" | 9.52 | 75.19592 |  |  | 3/8" | 9.52 | 100 |  |  | 3/8" | 9.52 | 93.9667
| No. 4 | 4.76 | 45.47123 |  | No. 4 | 4.76 | 98.43373 |  | No. 4 | 4.76 | 61.72327 |  |  | No. 4 | 4.76 | 97.70017 |  |  | No. 4 | 4.76 | 89.60496
| No. 10 | 2 | 35.30424 |  | No. 10 | 2 | 91.3261 |  | No. 10 | 2 | 44.81652 |  |  | No. 10 | 2 | 94.44026 |  |  | No. 10 | 2 | 81.59134
| No. 20 | 0.84 | 22.42481 |  | No. 20 | 0.84 | 70.16446 |  | No. 20 | 0.84 | 25.93121 |  |  | No. 20 | 0.84 | 83.43545 |  |  | No. 20 | 0.84 | 69.99352
| No. 40 | 0.42 | 9.479675 |  | No. 40 | 0.42 | 30.75718 |  | No. 40 | 0.42 | 10.72799 |  |  | No. 40 | 0.42 | 51.11364 |  |  | No. 40 | 0.42 | 40.83103
| No. 60 | 0.25 | 4.604378 |  | No. 60 | 0.25 | 14.84285 |  | No. 60 | 0.25 | 5.715529 |  |  | No. 60 | 0.25 | 23.64009 |  |  | No. 60 | 0.25 | 18.2808
| No. 140 | 0.105 | 4.379912 |  | No. 140 | 0.105 | 6.46965 |  | No. 140 | 0.105 | 3.054778 |  |  | No. 140 | 0.105 | 5.455223 |  |  | No. 140 | 0.105 | 4.351561
| No. 200 | 0.074 | 3.933717 |  | No. 200 | 0.074 | 4.827993 |  | No. 200 | 0.074 | 2.602525 |  |  | No. 200 | 0.074 | 3.746784 |  |  | No. 200 | 0.074 | 3.034375
HIDRÓMETRO | 152H | 0.03455541 | 0.5374563 | HIDRÓMETRO | 152H | 0.03502179 | 1.486387 | HIDRÓMETRO | 152H | 0.03451635 | 0.7393451 |  | HIDRÓMETRO | 152H | 0.03468057 | 3.054499 |  | HIDRÓMETRO | 152H | 0.03467611 | 1.296377
|  | 0.02197265 | 0.2687281 |  |  | 0.02226921 | 0.7431937 |  |  | 0.02194781 | 0.3696725 |  |  |  | 0.02217512 | 1.527249 |  |  |  | 0.0220494 | 0.6481885
[15 empty] | 0.01287188 | 0.7636247
[11 empty] | % Acum |  |  |  |  | % |  |  |  |  | Peso Tamiz
[11 empty] | Captación Sup grueso | Captación Sup fino | Medio subsup | Medio sup | Descarga sup | Captación Sup grueso | Captación Sup fino | Medio subsup | Medio sup | Descarga sup | Captación Sup grueso | Captación Sup fino | Medio subsup | Medio sup | Descarga sup |  |  |  | medio
[10 empty] | mm. | 121.7 | 123.78 | 120.45 | 120.78 | 120.32 | 121.7 | 123.78 | 120.45 | 120.78 | 120.32 | 121.7 | 123.78 | 120.45 | 120.78 | 120.32 |  |  |  | % pasa | mm.
[10 empty] | 76.2 | 100 | 100 | 100 | 100 | 100 | [12 empty] | 0 | 100 | 76.2 |  |  | 0
[10 empty] | 50.8 | 100 | 100 | 100 | 100 | 100 | 0 | 0 | 0 | 0 | 0 | 0 | 0 | 0 | 0 | 0 | 0 | 0 | 0 | 100 | 50.8 |  |  | 0
[10 empty] | 38.1 | 100 | 100 | 100 | 100 | 100 | 0 | 0 | 0 | 0 | 0 | 0 | 0 | 0 | 0 | 0 | 0 | 0 | 0 | 100 | 38.1 |  |  | 0
[10 empty] | 25.4 | 95.422 | 100 | 100 | 100 | 100 | 4.578004 | 0 | 0 | 0 | 0 | 5.571431 | 0 | 0 | 0 | 0 | 5.571431 | 0.009192147 | 0.009192147 | 99.08079 | 25.4 |  |  | 0.2334805
[10 empty] | 19.1 | 81.37718 | 100 | 91.50724 | 100 | 98.64559 | 14.04482 | 0 | 8.492764 | 0 | 1.354414 | 17.09254 | 0 | 10.22953 | 0 | 1.629631 | 28.95171 | 0.0477666 | 0.05695875 | 94.30412 | 19.1 | D10 | 0.1951751 | 1.087912
[10 empty] | 9.52 | 56.07284 | 99.44835 | 75.19592 | 100 | 93.9667 | 25.30434 | 0.5516532 | 16.31132 | 0 | 4.678886 | 30.79538 | 0.6828363 | 19.64698 | 0 | 5.629636 | 56.75483 | 0.0936382 | 0.1505969 | 84.94031 | 9.52 | D16 | 0.280478 | 1.433683
[10 empty] | 4.76 | 45.47123 | 98.43373 | 61.72327 | 97.70017 | 89.60496 | 10.60162 | 1.014616 | 13.47265 | 2.299831 | 4.361737 | 12.90217 | 1.255892 | 16.22781 | 2.777736 | 5.248042 | 38.41165 | 0.06337429 | 0.2139712 | 78.60288 | 4.76 | D50 | 0.7693948 | 1.018503
[10 empty] | 2 | 35.30424 | 91.3261 | 44.81652 | 94.44026 | 81.59134 | 10.16699 | 7.107634 | 16.90675 | 3.259906 | 8.013619 | 12.37322 | 8.79783 | 20.36418 | 3.937314 | 9.641986 | 55.11453 | 0.09093191 | 0.3049032 | 69.50968 | 2 | D84 | 8.813743 | 0.6098063
[10 empty] | 0.84 | 22.42481 | 70.16446 | 25.93121 | 83.43545 | 69.99352 | 12.87943 | 21.16164 | 18.88531 | 11.00481 | 11.59782 | 15.67427 | 26.19388 | 22.74735 | 13.29161 | 13.9545 | 91.86161 | 0.1515599 | 0.456463 | 54.3537 | 0.84 | D90 | 14.69651 | 0.3834289
[10 empty] | 0.42 | 9.479675 | 30.75718 | 10.72799 | 51.11364 | 40.83103 | 12.94513 | 39.40727 | 15.20322 | 32.32182 | 29.1625 | 15.75422 | 48.77832 | 18.31228 | 39.03829 | 35.08832 | 156.9714 | 0.2589827 | 0.7154458 | 28.45542 | 0.42 | Dm | 5.524521 | 0.3004872
[10 empty] | 0.25 | 4.604378 | 14.84285 | 5.715529 | 23.64009 | 18.2808 | 4.875297 | 15.91433 | 5.012464 | 27.47354 | 22.55022 | 5.933236 | 19.69876 | 6.037513 | 33.18255 | 27.13243 | 91.98448 | 0.1517626 | 0.8672084 | 13.27916 | 0.25 |  |  | 0.2168021
[10 empty] | 0.105 | 4.379912 | 6.46965 | 3.054778 | 5.455223 | 4.351561 | 0.2244662 | 8.373202 | 2.660752 | 18.18487 | 13.92924 | 0.2731754 | 10.36435 | 3.204875 | 21.96369 | 16.75966 | 52.56575 | 0.08672675 | 0.9539351 | 4.606488 | 0.105 |  |  | 0.1001632
[10 empty] | 0.074 | 3.933717 | 4.827993 | 2.602525 | 3.746784 | 3.034375 | 0.446195 | 1.641657 | 0.4522524 | 1.708439 | 1.317186 | 0.5430194 | 2.032044 | 0.544738 | 2.063452 | 1.584838 | 6.768091 | 0.01116648 | 0.9651016 | 3.489839 | 0.074 |  |  | 0.07141752
[10 empty] | 0.03455541 | 0.5374563 | 1.486387 | 0.7393451 | 3.054499 | 1.296377 | 3.396261 | 3.341605 | 1.86318 | 0.6922851 | 1.737998 | 4.133249 | 4.136239 | 2.2442 | 0.8361419 | 2.09116 | 13.44099 | 0.02217591 | 0.9872775 | 1.272248 | 0.03455541 |  |  | 0.03411578
[10 empty] | 0.02197265 | 0.2687281 | 0.7431937 | 0.3696725 | 1.527249 | 0.6481885 | 0.2687281 | 0.7431937 | 0.3696725 | 1.527249 | 0.6481885 | 0.3270421 | 0.9199252 | 0.4452706 | 1.844612 | 0.7799004 | 4.31675 | 0.007122085 | 0.9943996 | 0.5600398 | 0.02197265 |  |  | 0.0218496
[10 empty] | 0.01287188 | 0 | 0 | 0 | 0.7636247 | 0 | 0.2687281 | 0.7431937 | 0.3696725 | 0.7636247 | 0.6481885 | 0.3270421 | 0.9199252 | 0.4452706 | 0.922306 | 0.7799004 | 3.394444 | 0.005600398 | 1 | 1.110223e-14 | 0.01287188 |  |  | 0.01287188
606.1077
[31 empty] | n | 0.05947292

## Pantagoras
mm | C_ver | M_ver | D_ver | C_ver | M_ver | D_ver
2 | 0.72 | 0.86 | 0.8 | 72 | 86 | 80
0.71 | 0.32 | 0.38 | 0.32 | 32 | 38 | 32
0.25 | 0.18 | 0.16 | 0.1 | 18 | 16 | 10
0.045 | 0.16 | 0.14 | 0.08 | 16 | 14 | 8
mm | C_inv | M_inv | D_inv | C_inv | M_inv | D_inv
2 | 0.98 | 0.9 | 0.64 | 98 | 90 | 64
0.71 | 0.94 | 0.6 | 0.46 | 94 | 60 | 46
0.25 | 0.42 | 0.44 | 0.44 | 42 | 44 | 44
0.13 | 0.3 | 0.38 | 0.38 | 30 | 38 | 38
0.045 | 0.28 | 0.28 | 0.24 | 28 | 28 | 24

## Mery_desarenador
Método de Mery | para atrapamiento del material por el desarenador
DIAMETRO (mm) | % QUE PASA | Pi (%) | Dg (mm) | Di (mm) | Di*Pi | ω (mm/s) | ω/ω0 | Pi *(ω/ω0) | Peso tamiz | %
76.2 | 100 | - | - | - | - | - | -
50.8 | 100 | 0 | 62.21704 | 63.5 | 0 | 852.3858 | 24.96336 | 0 | 0 | 0%
38.1 | 100 | 0 | 43.99409 | 44.45 | 0 | 738.1877 | 21.6189 | 0 | 0 | 0%
25.4 | 95.422 | 4.578004 | 31.10852 | 31.75 | 145.3516 | 602.7278 | 17.65176 | 0.8080983 | 5.571431 | 0.9192%
19.1 | 81.37718 | 14.04482 | 22.02589 | 22.25 | 312.4971 | 522.6621 | 15.30692 | 2.149829 | 28.95171 | 4.777%
9.52 | 56.07284 | 25.30434 | 13.48451 | 14.31 | 362.1051 | 368.997 | 10.80661 | 2.734542 | 56.75483 | 9.364%
4.76 | 45.47123 | 10.60162 | 6.731657 | 7.14 | 75.69553 | 260.9203 | 7.64143 | 0.810115 | 38.41165 | 6.337%
2 | 35.30424 | 10.16699 | 3.08545 | 3.38 | 34.36442 | 163.7317 | 4.795122 | 0.4875195 | 55.11453 | 9.093%
0.84 | 22.42481 | 12.87943 | 1.296148 | 1.42 | 18.2888 | 85.12144 | 2.492905 | 0.3210721 | 91.86161 | 15.16%
0.42 | 9.479675 | 12.94513 | 0.5939697 | 0.63 | 8.155432 | 40.40147 | 1.183216 | 0.1531689 | 156.9714 | 25.9%
0.25 | 4.604378 | 4.875297 | 0.324037 | 0.335 | 1.633224 | 31.17041 | 0.9128709 | 0.04450517 | 91.98448 | 15.18%
0.105 | 4.379912 | 0.2244662 | 0.1620185 | 0.1775 | 0.03984275 | 6.183899 | 0.1811045 | 0.0004065184 | 52.56575 | 8.673%
0.074 | 3.933717 | 0.446195 | 0.0881476 | 0.0895 | 0.03993446 | 2.768741 | 0.08108661 | 0.0003618044 | 6.768091 | 1.117%
0.03455541 | 0.5374563 | 3.396261 | 0.05056778 | 0.05427771 | 0.1843412 | 0.7095055 | 0.0207789 | 0.0007057056 | 13.44099 | 2.218%
0.02197265 | 0.2687281 | 0.2687281 | 0.02755493 | 0.02826403 | 0.007595341 | 0.1885896 | 0.005523121 | 1.484218e-05 | 4.31675 | 0.7122%
0.01287188 | 0 | 0.2687281 | 0.01681753 | 0.01742227 | 0.004681853 | 0.1443436 | 0.004227311 | 1.135997e-05 | 3.394444 | 0.56%
|  |  |  | Dm (mm) | 9.583677 |  | ∑ | 0.0460054 | 606.1077 | 100%
0.3 | 6.038289 |  |  |  |  | 34.14548 |  | 0.9856225
93.96171
[9 empty] | arcillas | 0%
[9 empty] | limos | 3.49%
[9 empty] | arenas | 75.11%
[9 empty] | gravas | 21.4%

## Mery_azud_descarga_fondo
Método de Mery | para atrapamiento del material por el desarenador
DIAMETRO (mm) | % QUE PASA | Pi (%) | Dg (mm) | Di (mm) | Di*Pi | ω (mm/s) | ω/ω0 | Pi *(ω/ω0) | Peso tamiz | %
76.2 | 100 | - | - | - | - | - | -
50.8 | 100 | 0 | 62.21704 | 63.5 | 0 | 852.3858 | 6.836497 | 0 | 0 | 0%
38.1 | 100 | 0 | 43.99409 | 44.45 | 0 | 738.1877 | 5.92058 | 0 | 0 | 0%
25.4 | 95.422 | 4.578004 | 31.10852 | 31.75 | 145.3516 | 602.7278 | 4.834133 | 0.2213068 | 5.571431 | 0.9192%
19.1 | 81.37718 | 14.04482 | 22.02589 | 22.25 | 312.4971 | 522.6621 | 4.191973 | 0.5887548 | 28.95171 | 4.777%
9.52 | 56.07284 | 25.30434 | 13.48451 | 14.31 | 362.1051 | 368.997 | 2.959513 | 0.7488852 | 56.75483 | 9.364%
4.76 | 45.47123 | 10.60162 | 6.731657 | 7.14 | 75.69553 | 260.9203 | 2.092692 | 0.2218591 | 38.41165 | 6.337%
2 | 35.30424 | 10.16699 | 3.08545 | 3.38 | 34.36442 | 163.7317 | 1.313198 | 0.1335127 | 55.11453 | 9.093%
0.84 | 22.42481 | 12.87943 | 1.296148 | 1.42 | 18.2888 | 85.12144 | 0.6827103 | 0.08792921 | 91.86161 | 15.16%
0.42 | 9.479675 | 12.94513 | 0.5939697 | 0.63 | 8.155432 | 40.40147 | 0.324037 | 0.04194702 | 156.9714 | 25.9%
0.25 | 4.604378 | 4.875297 | 0.324037 | 0.335 | 1.633224 | 31.17041 | 0.25 | 0.01218824 | 91.98448 | 15.18%
0.105 | 4.379912 | 0.2244662 | 0.1620185 | 0.1775 | 0.03984275 | 6.183899 | 0.04959751 | 0.0001113296 | 52.56575 | 8.673%
0.074 | 3.933717 | 0.446195 | 0.0881476 | 0.0895 | 0.03993446 | 2.768741 | 0.02220648 | 9.908422e-05 | 6.768091 | 1.117%
0.03455541 | 0.5374563 | 3.396261 | 0.05056778 | 0.05427771 | 0.1843412 | 0.7095055 | 0.005690536 | 0.0001932654 | 13.44099 | 2.218%
0.02197265 | 0.2687281 | 0.2687281 | 0.02755493 | 0.02826403 | 0.007595341 | 0.1885896 | 0.001512569 | 4.064698e-06 | 4.31675 | 0.7122%
0.01287188 | 0 | 0.2687281 | 0.01681753 | 0.01742227 | 0.004681853 | 0.1443436 | 0.001157697 | 3.111057e-06 | 3.394444 | 0.56%
|  |  |  | Dm (mm) | 9.583677 |  | ∑ | 0.275988 | 606.1077 | 100%
4 | 42.67162 |  |  |  |  | 124.6817 |  | 0.8492718
57.32838
[9 empty] | arcillas | 0%
[9 empty] | limos | 3.49%
[9 empty] | arenas | 75.11%
[9 empty] | gravas | 21.4%